## Strop a podlaha
| STROP A PODLAHA - dle vrstev | tloušťka [mm]
F.1 | ZATEPLENÁ PODLAHA PŮDY
| ZAKLOPENÍ KONSTRUKČNÍMI DESKAMI TL. 22MM DLE DOPORUČENÍ VÝROBCE DESEK NA VAZBU, MEZERA POD ZÁKLOPEM UMOŽNÍ PŘÍPADNÉ ODVĚTRÁNÍ TEPELNÉ IZOLACE, POCHUZNÁ PLOCHA JE UVAŽOVÁNA NA 100%, VĚTRACÍ MŘÍŽKY PRO ODVĚTRÁNÍ | 22
| TEPELNÁ IZOLACE Z MINERÁLNÍ VATY TL. 200MM (λD=0,035 W/MK, UKLÁDÁNO VE DVOU VRSTVÁCH 100+100MM) VLOŽENÁ DO ROŠTU A DO PLOCHY | 200
| PAROTĚSNÁ FOLIE, PŘELEPENÉ SPOJE, FOLII VYTÁHNOUT DO VÝŠKY 240MM NA VŠECHNY KONSTRUKCE VČETNĚ PŘELEPENÍ ČI TMELENÍ, PEVNÁ PAROTĚSNÁ FOLIE NA BÁZI POLYAMIDU S PROMĚNNOU EKVIVALENTNÍ DIFUZNÍ TLOUŠŤKOU SD = 0,3 - 5M, UV STABILNÍ, | 3
STÁVAJÍCÍ PODLAHOVÁ OČIŠTĚNÁ KONSTRUKCE
| CELKEM | 225
F.2 | ZATEPLENÁ PODLAHA PODKROVÍ
| STÁVAJÍCÍ NÁŠLAPNÁ VRSTVA - PŮDOVKY | 25
| STÁVAJÍCÍ ŠKVÁROVÝ NÁSYP | 80
| STÁVAJÍCÍ PRKENNÝ ZÁKLOP | 20
| TEPELNÁ IZOLACE FOUKANÁ MINERÁLNÍ VATA TL. 150MM (λD=0,039 W/MK) MEZI STROPNÍ TRÁMY | 150
| STÁVAJÍCÍ PRKENNÉ PODBITÍ S RÁKOSOVOU OMÍTKOU | 40
| CELKEM | 315
F.3 | PODLAHA V KOMERČNÍM PROSTORU A NA CHODBĚ
| KERAMICKÁ DLAŽBA SPÁROVACÍ HMOTA SLADĚNA K DLAŽBĚ SOUČINITEL SMYKOVÉHO TŘENÍ μ ≥ 0,5, PROTISKLUZNOST MINIMÁLNĚ R10 FORMÁT 300/300 NUTNO VZORKOVAT | 10
| FLEXIBILNÍ LEPIDLO PRO LEPENÍ KERAMICKCÝH DLAŽEB A OBKLADŮ NANESENÉ CELOPLOŠNĚ | 5
| CEMENTOVÁ SAMONIVELAČNÍ STĚRKA | 4
| PENETRAČNÍ NÁTĚR SE VSYPEM Z KŘEMIČITÉHO PÍSKU | 1
| VLHKOSTNÍ UZÁVĚRA POMOCÍ BEZROZPOUŠTĚDLOVÉ EPOXIDOVÉ PENETRACE | 1
STÁVAJÍCÍ NAŠLAPNOU VRSTVU (LINO) ODSTRANIT, POVRCH OBROUSIT A OČISTIT
| CELKEM | 21
F.4 | PODLAHA V KOMERČNÍM PROSTORU - REPREZENTAČNÍ PROSTORY
| VYSOKOZÁŽETOVÁ PVC KRYTINA /LINO, DEKOR DŘEVA, S FILCEM, VČETNĚ SOKLOVÝCH A PŘECHODOVÝCH LIŠT NUTNO VZORKOVAT | 3
| CEMENTOVÁ SAMONIVELAČNÍ STĚRKA | 4
| PENETRAČNÍ NÁTĚR SE VSYPEM Z KŘEMIČITÉHO PÍSKU | 1
| VLHKOSTNÍ UZÁVĚRA POMOCÍ BEZROZPOUŠTĚDLOVÉ EPOXIDOVÉ PENETRACE, VYTAŽENO NA STĚNU PŘES ZÓNU INJEKTÁŽE CCA 100MM | 2
STÁVAJÍCÍ NAŠLAPNOU VRSTVU (LINO) ODSTRANIT, POVRCH OBROUSIT A OČISTIT
| CELKEM | 10
F.5 | PODLAHA 1.PP - V MÍSTĚ STÁVAJÍCÍ SYPANINY
| BETONOVÁ DLAŽBA O ROZMĚRECH 400x400x40MM | 40
| ŠTĚRKOVÝ PODSYP FR. 8/16 | 100
| CELKEM | 140
F.6 | PODLAHA NA CHODBĚ 2.NP a 3.NP
| VYSOKOZÁŽETOVÁ PVC KRYTINA /LINO, DEKOR DŘEVA, S FILCEM, VČETNĚ SOKLOVÝCH A PŘECHODOVÝCH LIŠT NUTNO VZORKOVAT | 3
| CEMENTOVÁ SAMONIVELAČNÍ STĚRKA | 4
STÁVAJÍCÍ NAŠLAPNOU VRSTVU (LINO) ODSTRANIT, POVRCH OBROUSIT A OČISTIT
| CELKEM | 7
F.7 | STROP SUTERÉNU
| STĚRKOVACÍ HMOTA NA CEMENTOVÉ BÁZI S VLOŽENOU SKLOTEXTILNÍ SÍTÍ (160g/m2), ZBROUŠENÁ A OPATŘENA BÍLOU MALBOU | 5
| DESKY Z MINERÁLNÍCH VLÁKEN TL. 100mm ( λD=0,035 W/mK), STUPEŇ HOŘLAVOSTI A1 NEBO A2, IZOLACE MECHANICKY KOTVENÁ HMOŽDINKAMI PRO POVRCHOVOU MONTÁŽ S TALÍŘOVOU HLAVOU ø60mm S PŘERUŠENÝM TEPELNÝM MOSTEM | 100
| LEPIDLO NA CEMENTOVÉ BÁZI DLE TECH. PŘEDPISU DODAVATELE SYSTÉMU | 10
PENETRAČNÍ NÁTĚR, DLE DOPORUČENÍ DODAVATELE SYSTÉMU ETICS
| STÁVAJÍCÍ STROPNÍ OČIŠTĚNÁ KONSTRUKCE | 225
| CELKEM | 340

## Stěny
| STĚNA - dle vrstev | tloušťka [mm]
W.1 | ZATEPLENÁ STĚNA SCHODIŠTĚ
| STĚRKOVACÍ HMOTA NA CEMENTOVÉ BÁZI S VLOŽENOU SKLOTEXTILNÍ SÍTÍ (160g/m2), ZBROUŠENÁ A OPATŘENA BÍLOU MALBOU | 5
| DESKY Z MINERÁLNÍCH VLÁKEN TL. 150mm ( λD=0,035 W/mK), STUPEŇ HOŘLAVOSTI A1 NEBO A2, IZOLACE MECHANICKY KOTVENÁ HMOŽDINKAMI PRO POVRCHOVOU MONTÁŽ S TALÍŘOVOU HLAVOU ø60mm S PŘERUŠENÝM TEPELNÝM MOSTEM | 150
| LEPIDLO NA CEMENTOVÉ BÁZI DLE TECH. PŘEDPISU DODAVATELE SYSTÉMU | 10
PENETRAČNÍ NÁTĚR, DLE DOPORUČENÍ DODAVATELE SYSTÉMU ETICS
| STÁVAJÍCÍ ZDĚNÁ STĚNA | 300
| CELKEM | 465
W.2 | STĚNY INTERIÉR - SPOLEČNÉ PROSTORY 2.-4.NP
DVOJNÁSOBNÁ VÝMALBA POVRCHU, BARVA BÍLÁ, 100% PLOCHY
| ŠTUKOVÁ VRSTVA 100% PLOCHY | 2
| JÁDROVÁ OMÍTKA, LOKÁLNÍ VYSPRÁVKA PO INSTALACÍCH DO 30% PLOCHY | 15
STÁVAJÍCÍ CIHELNÉ ZDIVO, ZBAVENÉ NESOUDRŽNÝCH ČÁSTÍ - ODSTRANĚNÍ STÁVAJÍCÍCH OMÍTEK (30% PLOCHY) - OPRAVA PŘÍPADNÝCH TRHLIN - ZAPLENTOVÁNÍ PO PROVEDENÍ INSTALACÍ (20% PLOCHY)
| CELKEM | 17
W.3 | STĚNY INTERIÉR - PROSTORY 1.NP NEODSTRANĚNÁ ČÁST OMÍTEK (OD 1,2M)
DVOJNÁSOBNÁ VÝMALBA POVRCHU, BARVA BÍLÁ, 100% PLOCHY
| ŠTUKOVÁ VRSTVA 100% PLOCHY | 2
| JÁDROVÁ OMÍTKA, LOKÁLNÍ VYSPRÁVKA PO INSTALACÍCH DO 30% PLOCHY | 15
STÁVAJÍCÍ CIHELNÉ ZDIVO, ZBAVENÉ NESOUDRŽNÝCH ČÁSTÍ - ODSTRANĚNÍ STÁVAJÍCÍCH OMÍTEK (30% PLOCHY) - OPRAVA PŘÍPADNÝCH TRHLIN - ZAPLENTOVÁNÍ PO PROVEDENÍ INSTALACÍ (20% PLOCHY)
| CELKEM | 17
W.4 | STĚNY INTERIÉR - PROSTORY 1.NP ODSTRANĚNÁ ČÁST OMÍTEK (DO 1,2M)
DVOJNÁSOBNÁ VÝMALBA POVRCHU PRODYŠNÝM NÁTĚREM, BARVA BÍLÁ, 100% PLOCHY
| ŠTUKOVÁ VRSTVA (např. weber.san 600) 100% PLOCHY | 2
| SANAČNÍ OMÍTKA (např. webersan super) | 20
| SANAČNÍ OMÍTKA - PODHOZ (např. webersan super) V CELÉ PLOŠE | 10
STÁVAJÍCÍ CIHELNÉ ZDIVO, ZE KTERÉHO BUDE ODSTRANĚNA OMÍTKA, POVRCH OČIŠTĚN A SPÁRY PROŠKRÁBNUTY OD PODLAHY AŽ PO ÚROVEŇ CCA 1,2M OD ÚROVNĚ PODLAHY 1.NP
| CELKEM | 32
W.5 | STĚNY INTERIÉR - 1.NP SOCIÁLNÍ ZÁZEMÍ, NEODSTRANĚNÁ ČÁST OMÍTEK (OD 1,2M)
| KERAMICKÝ OBKLAD DO VÝŠKY 2020MM OD PODLAHY FORMÁT 300/300, SPÁROVACÍ HMOTA SLADĚNA K OBKLADU, NUTNO VZORKOVAT 100% PLOCHY, NAD OBKLADEM BUDE PROVEDEN ŠTUK S VÝMALBOU | 7
| FLEXIBILNÍ LEPIDLO PRO LEPENÍ KERAMICKCÝH DLAŽEB A OBKLADŮ NANESENÉ CELOPLOŠNĚ | 4
| V PROSTORU SPRCHY APLIKOVAT DO VÝŠKY CCA 2M JEDNOSLOŽKOVOU HYDROIZOLAČNÍ STĚRKU VČETNĚ KOUTOVÝCH BANDÁŽÍ | 2
PENETRAČNÍ NÁTĚR
| JÁDROVÁ OMÍTKA, LOKÁLNÍ VYSPRÁVKA PO INSTALACÍCH DO 30% PLOCHY | 15
STÁVAJÍCÍ CIHELNÉ ZDIVO, ZBAVENÉ NESOUDRŽNÝCH ČÁSTÍ - ODSTRANĚNÍ STÁVAJÍCÍCH OMÍTEK (30% PLOCHY) - OPRAVA PŘÍPADNÝCH TRHLIN - ZAPLENTOVÁNÍ PO PROVEDENÍ INSTALACÍ (20% PLOCHY)
| CELKEM | 28
W.6 | STĚNY INTERIÉR - 1.NP SOCIÁLNÍ ZÁZEMÍ, ODSTRANĚNÁ ČÁST OMÍTEK (DO 1,2M)
| KERAMICKÝ OBKLAD DO VÝŠKY 2020MM OD PODLAHY FORMÁT 300/300, SPÁROVACÍ HMOTA SLADĚNA K OBKLADU, NUTNO VZORKOVAT 100% PLOCHY | 7
| FLEXIBILNÍ LEPIDLO PRO LEPENÍ KERAMICKCÝH DLAŽEB A OBKLADŮ NANESENÉ CELOPLOŠNĚ | 4
| V PROSTORU SPRCHY APLIKOVAT DO VÝŠKY CCA 2M JEDNOSLOŽKOVOU HYDROIZOLAČNÍ STĚRKU VČETNĚ KOUTOVÝCH BANDÁŽÍ | 2
| PENETRAČNÍ NÁTĚR | 2
| SANAČNÍ OMÍTKA (např. webersan super) | 20
| SANAČNÍ OMÍTKA - PODHOZ (např. webersan super) V CELÉ PLOŠE | 10
STÁVAJÍCÍ CIHELNÉ ZDIVO, ZE KTERÉHO BUDE ODSTRANĚNA OMÍTKA, POVRCH OČIŠTĚN A SPÁRY PROŠKRÁBNUTY OD PODLAHY AŽ PO ÚROVEŇ CCA 1,2M OD ÚROVNĚ PODLAHY 1.NP
| CELKEM | 32
W.7 | STĚNY INTERIÉR - SOCIÁLNÍ ZÁZEMÍ, SDK PŘEDSTĚNA
| NAD OBKLADEM DVOJNÁSOBNÁ VÝMALBA POVRCHU, BARVA BÍLÁ, 100% PLOCHY | 0
| KERAMICKÝ OBKLAD DO VÝŠKY 2020MM OD PODLAHY FORMÁT 300/300, SPÁROVACÍ HMOTA SLADĚNA K OBKLADU, NUTNO VZORKOVAT 100% PLOCHY | 7
| FLEXIBILNÍ LEPIDLO PRO LEPENÍ KERAMICKCÝH DLAŽEB A OBKLADŮ NANESENÉ CELOPLOŠNĚ | 4
| V PROSTORU SPRCHY APLIKOVAT DO VÝŠKY CCA 2M JEDNOSLOŽKOVOU HYDROIZOLAČNÍ STĚRKU VČETNĚ KOUTOVÝCH BANDÁŽÍ | 2
| PENETRAČNÍ NÁTĚR | 0
| DVOJITÝ ZÁKLOP Z SDK IMPREGNOVANÝCH TVRZENÝCH AKUSTICKÝCH DESEK TL. 12,5MM, NAPŘ. KNAUF DIAMANT, POVRCHOVÁ KVALITA Q2 (STANDARTNÍ TMELENÍ) | 25
| PAROTĚSNÁ FOLIE, PŘELEPENÉ SPOJE VČETNĚ DETAILŮ OKOLO ZÁVĚSNÉHO WC | 2
| RASTR Z PROFILŮ CW 100 S VLOŽENOU MINERÁLNÍ VATOU TL. 100MM, V MÍSTĚ ZAVĚŠENÍ ZAŘIZOVACÍCH PŘEDMĚTŮ BUDOU V SOULADU S TP VÝROBCE PŘÍČEK POUŽITY ZESÍLENÉ PROFILY, PROFILY PROPOJENY SDK DESKOU | 100
| STÁVAJÍCÍ CIHELNÉ ZDIVO, ZE KTERÉHO BUDE ODSTRANĚNA OMÍTKA, POVRCH OČIŠTĚN A SPÁRY PROŠKRÁBNUTY OD PODLAHY AŽ PO ÚROVEŇ CCA 1,2M OD ÚROVNĚ PODLAHY 1.NP, DVEŘNÍ OTVOR BUDE VYZDĚN PÓROBETONOVÝMI TVÁRNICEMI TL. 100MM | 100
| CELKEM | 227
#VALUE!
W.8 | STĚNY INTERIÉR - SOCIÁLNÍ ZÁZEMÍ, SDK STĚNA
NAD OBKLADEM DVOJNÁSOBNÁ VÝMALBA POVRCHU, BARVA BÍLÁ, 100% PLOCHY
| KERAMICKÝ OBKLAD DO VÝŠKY 2020MM OD PODLAHY FORMÁT 300/300, SPÁROVACÍ HMOTA SLADĚNA K OBKLADU, NUTNO VZORKOVAT 100% PLOCHY | 7
| FLEXIBILNÍ LEPIDLO PRO LEPENÍ KERAMICKCÝH DLAŽEB A OBKLADŮ NANESENÉ CELOPLOŠNĚ | 4
| PENETRAČNÍ NÁTĚR | 0
| DVOJITÝ ZÁKLOP Z SDK IMPREGNOVANÝCH TVRZENÝCH AKUSTICKÝCH DESEK TL. 12,5MM, NAPŘ. KNAUF DIAMANT, POVRCHOVÁ KVALITA Q2 (STANDARTNÍ TMELENÍ) | 25
| PAROTĚSNÁ FOLIE | 2
| RASTR Z PROFILŮ CW 100 S VLOŽENOU MINERÁLNÍ VATOU TL. 100MM | 100
| JEDNODUCHÝ ZÁKLOP Z SDK IMPREGNOVANÝCH TVRZENÝCH AKUSTICKÝCH DESEK TL. 12,5MM, NAPŘ. KNAUF DIAMANT, POVRCHOVÁ KVALITA Q2 (STANDARTNÍ TMELENÍ) | 13
DVOJNÁSOBNÁ VÝMALBA POVRCHU, BARVA BÍLÁ, 100% PLOCHY
| CELKEM | 151
W.9 | STĚNY INTERIÉR - 1.PP
VÁPENNÝ NÁTĚR ALTERNATIVNĚ NÁTĚR Z HAŠENÉHO VÁPNA SMÍCHANÉHO S VODOU
STÁVAJÍCÍ CIHELNÉ ZDIVO, ZE KTERÉHO BUDE ODSTRANĚNA OMÍTKA, POVRCH OČIŠTĚN A SPÁRY PROŠKRÁBNUTY OD PODLAHY AŽ PO STROP SUTERÉNU
| CELKEM | 0
W.10 | OBVODOVÁ STĚNA - SOKL XPS, POD INJEKTÁŽNÍ ZÓNOU
| PASTOVITÁ SILIKONOVÁ OMÍTKA OBSAHUJÍCÍ VÝZTUŽNÁ VLÁKNA, VELIKOST ZRNA 1mm, PAROPROPUSTNÁ S FAKTOREM DIFUZNÍHO ODPORU μ= 60-80 (kategorie V1), REAKCE NA OHEŇ A2 - s1, BARVA DLE BARENÉHO ŘEŠENÍ, DO ÚROVNĚ CCA 300MM NAD OKOLNÍM TERÉNEM OPATŘIT OMÍTKU HYDROFOBIZAČNÍM PŘÍPRAVKEM (SILIKONOVÁ VODOODPUDIVÁ IMPREGNACE) | 1
PENETRAČNÍ NÁTĚR, DLE DOPORUČENÍ DODAVATELE SYSTÉMU ETICS, TÓNOVÁNÍ SLADĚNO DO BAREVNÉHO ODSTÍNU FINÁLNÍ OMÍTKY
| STĚRKOVACÍ HMOTA NA CEMENTOVÉ BÁZI S VLOŽENOU SKLOTEXTILNÍ SÍTÍ (160g/m2) | 5
| TEPELNÁ IZOLACE NENASÁKAVÝ XPS TL. 140mm (λD=0,035 W/Mk) | 140
| LEPIDLO NA CEMENTOVÉ BÁZI DLE TECH. PŘEDPISU DODAVATELE SYSTÉMU (např. webertherm technik) | 10
| CEMENTOVÁ FLEXIBILNÍ HYDROIZOLAČNÍ STĚRKA (např. webertec 824) VE DVOU VRSTVÁCH, OD DNA ODKOPU AŽ DO VÝŠKY MINIMÁLNĚ 200 NAD ÚROVEŇ TERÉNU | 4
| HYDROIZOLAČNÍ VYROVNÁVACÍ OMÍTKA (např. webertec 934), OD DNA VÝKOPU PO INJEKTÁŽNÍ ZÓNU | 20
| VYSPRÁVKOVÁ MALTA PRO REPROFILACI POŠKOZENÝCH MÍST A ADHEZNÍ MŮSTEK (např. webersan 951S), DO VÝŠKY MINIMÁLNĚ 300MM NAD TERÉN | 20
STÁVAJÍCÍ CIHELNÉ ZDIVO ZBAVENÉ VŠECH VRSTEV
| CELKEM | 200
W.11 | OBVODOVÁ STĚNA - SOKL EPS, NAD A MEZI INJEKTÁŽNÍMI ZÓNAMI
| PASTOVITÁ SILIKONOVÁ OMÍTKA OBSAHUJÍCÍ VÝZTUŽNÁ VLÁKNA, VELIKOST ZRNA 1mm, PAROPROPUSTNÁ S FAKTOREM DIFUZNÍHO ODPORU μ= 60-80 (kategorie V1), REAKCE NA OHEŇ A2 - s1, BARVA DLE BARENÉHO ŘEŠENÍ, DO ÚROVNĚ CCA 300MM NAD OKOLNÍM TERÉNEM OPATŘIT OMÍTKU HYDROFOBIZAČNÍM PŘÍPRAVKEM (SILIKONOVÁ VODOODPUDIVÁ IMPREGNACE) | 1
PENETRAČNÍ NÁTĚR, DLE DOPORUČENÍ DODAVATELE SYSTÉMU ETICS, TÓNOVÁNÍ SLADĚNO DO BAREVNÉHO ODSTÍNU FINÁLNÍ OMÍTKY
| STĚRKOVACÍ HMOTA NA CEMENTOVÉ BÁZI S VLOŽENOU SKLOTEXTILNÍ SÍTÍ (160g/m2) | 5
| TEPELNÁ IZOLACE PERFOROVANÝ DIFUZNĚ OTEVŘENÝ ŠEDÝ EPS TL. 140mm (λD=0,031 W/Mk), MECHANICKY KOTVENÁ | 140
| LEPIDLO NA CEMENTOVÉ BÁZI DLE TECH. PŘEDPISU DODAVATELE SYSTÉMU (např. webertherm clima) | 10
| CEMENTOVÁ FLEXIBILNÍ HYDROIZOLAČNÍ STĚRKA (např. webertec 824) VE DVOU VRSTVÁCH, OD DNA ODKOPU AŽ DO VÝŠKY MINIMÁLNĚ 200 NAD ÚROVEŇ TERÉNU | 4
| SANAČNÍ OMÍTKA (např. webersan super), POVRCH NUTNÉ ZDRSNIT | 20
| SANAČNÍ OMÍTKA - PODHOZ (např. webersan super) V CELÉ PLOŠE | 10
STÁVAJÍCÍ CIHELNÉ ZDIVO ZBAVENÉ VŠECH VRSTEV
| CELKEM | 190
W.12 | OBVODOVÁ STĚNA - ŠEDÝ EPS
| PASTOVITÁ SILIKONOVÁ OMÍTKA OBSAHUJÍCÍ VÝZTUŽNÁ VLÁKNA, VELIKOST ZRNA 1mm, PAROPROPUSTNÁ S FAKTOREM DIFUZNÍHO ODPORU μ= 60-80 (kategorie V1), REAKCE NA OHEŇ A2 - s1, BARVA DLE BARENÉHO ŘEŠENÍ | 1
PENETRAČNÍ NÁTĚR, DLE DOPORUČENÍ DODAVATELE SYSTÉMU ETICS, TÓNOVÁNÍ SLADĚNO DO BAREVNÉHO ODSTÍNU FINÁLNÍ OMÍTKY
| STĚRKOVACÍ HMOTA NA CEMENTOVÉ BÁZI S VLOŽENOU SKLOTEXTILNÍ SÍTÍ (160g/m2) | 5
| LOKÁLNĚ BUDE TEPELNÝ IZOLANT VRSTVEN POMOCÍ ŠEDÉHO EPS TL.30MM PRO PŘIBLÍŽENÍ KE STÁVAJÍCÍMU VZHLEDU FASÁDY | 30
| TEPELNÁ IZOLACE ŠEDÝ EPS TL. 140mm (λD=0,031 W/Mk), IZOLACE MECHANICKY KOTVENÁ HMOŽDINKAMI PRO POVRCHOVOU MONTÁŽ S TALÍŘOVOU HLAVOU ø60mm S PŘERUŠENÝM TEPELNÝM MOSTEM | 140
| LEPIDLO NA CEMENTOVÉ BÁZI DLE TECH. PŘEDPISU DODAVATELE SYSTÉMU | 10
| VYSPRÁVKOVÁ MALTA PRO REPROFILACI POŠKOZENÝCH MÍST | 20
STÁVAJÍCÍ CIHELNÉ ZDIVO S BŘÍZOLITOVOU OMÍTKOU
| CELKEM | 206
W.13 | OBVODOVÁ STĚNA - ŠEDÝ EPS, MANŠESTR OMÍTKA
| STRUKTURA MANŠESTRU Z PROBARVENÉ PASTOVITÉ SILIKONOVÉ OMÍTKY OBSAHUJÍCÍ ORGANICKÉ POJIVO A SILIKONOVOU DISPERZI, OMÍTKA URČENÁ K VYTVÁŘENÍ PLASTICKÝCH DEKORACÍ, BARVA DLE BARENÉHO ŘEŠENÍ | 4
| PODKLADNÍ VRSTVA Z PROBARVENÉ PASTOVITÉ SILIKONOVÉ OMÍTKY OBSAHUJÍCÍ ORGANICKÉ POJIVO A SILIKONOVOU DISPERZI, OMÍTKA URČENÁ K VYTVÁŘENÍ PLASTICKÝCH DEKORACÍ, BARVA DLE BARENÉHO ŘEŠENÍ | 1
PENETRAČNÍ NÁTĚR, DLE DOPORUČENÍ DODAVATELE SYSTÉMU ETICS, TÓNOVÁNÍ SLADĚNO DO BAREVNÉHO ODSTÍNU FINÁLNÍ OMÍTKY
| STĚRKOVACÍ HMOTA NA CEMENTOVÉ BÁZI S VLOŽENOU SKLOTEXTILNÍ SÍTÍ (160g/m2) | 5
| TEPELNÁ IZOLACE ŠEDÝ EPS TL. 140mm (λD=0,031 W/Mk), IZOLACE MECHANICKY KOTVENÁ HMOŽDINKAMI PRO POVRCHOVOU MONTÁŽ S TALÍŘOVOU HLAVOU ø60mm S PŘERUŠENÝM TEPELNÝM MOSTEM | 140
| LEPIDLO NA CEMENTOVÉ BÁZI DLE TECH. PŘEDPISU DODAVATELE SYSTÉMU | 10
| VYSPRÁVKOVÁ MALTA PRO REPROFILACI POŠKOZENÝCH MÍST | 20
STÁVAJÍCÍ CIHELNÉ ZDIVO S BŘÍZOLITOVOU OMÍTKOU
| CELKEM | 180
W.14 | OBVODOVÁ STĚNA - SOKL XPS, POD INJEKTÁŽNÍ ZÓNOU, OMÍTKA SE VZHLEDEM BETONU
| STRUKTURA MONOLITICKÉHO BETONU Z PROBARVENÉ PASTOVITÉ SILIKONOVÉ OMÍTKY OBSAHUJÍCÍ ORGANICKÉ POJIVO A SILIKONOVOU DISPERZI, OMÍTKA URČENÁ K VYTVÁŘENÍ PLASTICKÝCH DEKORACÍ, BARVA DLE BARENÉHO ŘEŠENÍ, DO ÚROVNĚ CCA 300MM NAD OKOLNÍM TERÉNEM OPATŘIT OMÍTKU HYDROFOBIZAČNÍM PŘÍPRAVKEM (SILIKONOVÁ VODOODPUDIVÁ IMPREGNACE) | 1.5
| PODKLADNÍ VRSTVA Z PROBARVENÉ PASTOVITÉ SILIKONOVÉ OMÍTKY OBSAHUJÍCÍ ORGANICKÉ POJIVO A SILIKONOVOU DISPERZI, VELIKOST ZRNA 1,5mm, BARVA DLE BARENÉHO ŘEŠENÍ | 1.5
PENETRAČNÍ NÁTĚR, DLE DOPORUČENÍ DODAVATELE SYSTÉMU ETICS, TÓNOVÁNÍ SLADĚNO DO BAREVNÉHO ODSTÍNU FINÁLNÍ OMÍTKY
| STĚRKOVACÍ HMOTA NA CEMENTOVÉ BÁZI S VLOŽENOU SKLOTEXTILNÍ SÍTÍ (160g/m2) | 5
| TEPELNÁ IZOLACE NENASÁKAVÝ XPS TL. 140mm (λD=0,035 W/Mk) | 140
| LEPIDLO NA CEMENTOVÉ BÁZI DLE TECH. PŘEDPISU DODAVATELE SYSTÉMU (např. webertherm technik) | 10
| CEMENTOVÁ FLEXIBILNÍ HYDROIZOLAČNÍ STĚRKA (např. webertec 824) VE DVOU VRSTVÁCH, OD DNA ODKOPU AŽ DO VÝŠKY MINIMÁLNĚ 200 NAD ÚROVEŇ TERÉNU | 4
| HYDROIZOLAČNÍ VYROVNÁVACÍ OMÍTKA (např. webertec 934), OD DNA VÝKOPU PO INJEKTÁŽNÍ ZÓNU | 20
| VYSPRÁVKOVÁ MALTA PRO REPROFILACI POŠKOZENÝCH MÍST A ADHEZNÍ MŮSTEK (např. webersan 951S), DO VÝŠKY MINIMÁLNĚ 300MM NAD TERÉN | 20
STÁVAJÍCÍ CIHELNÉ ZDIVO ZBAVENÉ VŠECH VRSTEV
| CELKEM | 202
W.15 | OBVODOVÁ STĚNA - ŠEDÝ EPS, OMÍTKA SE VZHLEDEM BETONU
| STRUKTURA MONOLITICKÉHO BETONU Z PROBARVENÉ PASTOVITÉ SILIKONOVÉ OMÍTKY OBSAHUJÍCÍ ORGANICKÉ POJIVO A SILIKONOVOU DISPERZI, OMÍTKA URČENÁ K VYTVÁŘENÍ PLASTICKÝCH DEKORACÍ, BARVA DLE BARENÉHO ŘEŠENÍ | 1.5
| PODKLADNÍ VRSTVA Z PROBARVENÉ PASTOVITÉ SILIKONOVÉ OMÍTKY OBSAHUJÍCÍ ORGANICKÉ POJIVO A SILIKONOVOU DISPERZI, VELIKOST ZRNA 1,5mm, BARVA DLE BARENÉHO ŘEŠENÍ | 1.5
PENETRAČNÍ NÁTĚR, DLE DOPORUČENÍ DODAVATELE SYSTÉMU ETICS, TÓNOVÁNÍ SLADĚNO DO BAREVNÉHO ODSTÍNU FINÁLNÍ OMÍTKY
| STĚRKOVACÍ HMOTA NA CEMENTOVÉ BÁZI S VLOŽENOU SKLOTEXTILNÍ SÍTÍ (160g/m2) | 5
| TEPELNÁ IZOLACE ŠEDÝ EPS TL. 140mm (λD=0,031 W/Mk), IZOLACE MECHANICKY KOTVENÁ HMOŽDINKAMI PRO POVRCHOVOU MONTÁŽ S TALÍŘOVOU HLAVOU ø60mm S PŘERUŠENÝM TEPELNÝM MOSTEM | 140
| LEPIDLO NA CEMENTOVÉ BÁZI DLE TECH. PŘEDPISU DODAVATELE SYSTÉMU | 10
| VYSPRÁVKOVÁ MALTA PRO REPROFILACI POŠKOZENÝCH MÍST | 20
STÁVAJÍCÍ CIHELNÉ ZDIVO S BŘÍZOLITOVOU OMÍTKOU
| CELKEM | 178

## Podhledy
| PODHLEDY - dle vrstev | tloušťka [mm]
D.1 | SDK PODHLED - SOCIÁLNÍ ZÁZEMÍ
VÝMALBA POVRCHU, BARVA BÍLÁ 100% PLOCHY
| SDK DESKY 12,5MM, V PROVEDENÍ DO VLHKÉHO PROSTŘEDÍ POVRCHOVÁ KVALITA Q2 (STANDARTNÍ TMELENÍ) | 12.5
| KONSTRUKCE Z CD PROFILŮ | 30
PŘÍMÝ ZÁVĚS PRO CD PROFIL 60x27, OSOVÁ ROZTEČ JEDNOTLIVÝCH PRVKŮ MAX. 500MM
| CELKEM | 42.5
D.2 | SDK PODHLED
VÝMALBA POVRCHU, BARVA BÍLÁ 100% PLOCHY
| SDK DESKY 12,5MM POVRCHOVÁ KVALITA Q2 (STANDARTNÍ TMELENÍ) | 12.5
| KONSTRUKCE Z CD PROFILŮ | 30
KONSTRUKCE Z CD PROFILŮ
| CELKEM | 42.5